## Hoja1
Sample Result Name | Type | Measure Date Time | Recalculation Date Time | Origin | Method Name | Check Type | Check Status | Correction Type | Outlier Test Type | Status
20467 | Unknown | 22-07-2025 17:12 | 22-07-2025 17:12 | Measured | Fe-01+N | None | Not Used | None | None | Not Used
Sample Name
20467
| C | Si | Mn | P | S | Cr | Mo | Ni | Al | Co | Cu | Nb | Ti | V | W | Pb | Sn | Mg | As | Zr | Bi | Ca | Ce | Sb | Se | Te | Ta | B | Zn | La | Ag | N | Nd | Fe
| Conc | Conc | Conc | Conc | Conc | Conc | Conc | Conc | Conc | Conc | Conc | Conc | Conc | Conc | Conc | Conc | Conc | Conc | Conc | Conc | Conc | Conc | Conc | Conc | Conc | Conc | Conc | Conc | Conc | Conc | Conc | Conc | Conc | Conc
| % | % | % | % | % | % | % | % | % | % | % | % | % | % | % | % | % | % | % | % | % | % | % | % | % | % | % | % | % | % | % | % | % | %
1 | 0,0632 | 0,474 | 1,01 | 0,0309 | 0,0069 | 17,34 | 0,219 | 8,43 | 0,0042 | 0,214 | 0,267 | <0,00100 | 0,0065 | 0,0869 | <0,0050 | 0,0012 | 0,0098 | 0,0076 | <0,00100 | 0,0044 | 0,0022 | 0,0027 | 0,0127 | <0,00100 | 0,0077 | 0,0027 | <0,0100 | 0,00095 | 0,0065 | 0,0021 | 0,00057 | 0,0863 | >0,0200 | 71,7
Rep | 0,0632 | 0,474 | 1,01 | 0,0309 | 0,0069 | 17,34 | 0,219 | 8,43 | 0,0042 | 0,214 | 0,267 | <0,00100 | 0,0065 | 0,0869 | <0,0050 | 0,0012 | 0,0098 | 0,0076 | <0,00100 | 0,0044 | 0,0022 | 0,0027 | 0,0127 | <0,00100 | 0,0077 | 0,0027 | <0,0100 | 0,00095 | 0,0065 | 0,0021 | 0,00057 | 0,0863 | >0,0200 | 71,7
Sample Result Name | Type | Measure Date Time | Recalculation Date Time | Origin | Method Name | Check Type | Check Status | Correction Type | Outlier Test Type | Status
20495-01-Q01 | Unknown | 22-07-2025 17:10 | 22-07-2025 17:11 | Measured | P1 | None | Not Used | None | None | Not Used
Sample Name
20495-01-Q01
| C | Si | Mn | P | S | Cr | Mo | Ni | Al | Co | Cu | Nb | Ti | V | W | Pb | Sn | As | Zr | Bi | Ca | Ce | Sb | Se | Te | Ta | B | Zn | La | Ag | N | Fe
| Conc | Conc | Conc | Conc | Conc | Conc | Conc | Conc | Conc | Conc | Conc | Conc | Conc | Conc | Conc | Conc | Conc | Conc | Conc | Conc | Conc | Conc | Conc | Conc | Conc | Conc | Conc | Conc | Conc | Conc | Conc | Conc
| % | % | % | % | % | % | % | % | % | % | % | % | % | % | % | % | % | % | % | % | % | % | % | % | % | % | % | % | % | % | % | %
1 | 0,436 | 0,200 | 0,649 | 0,0124 | 0,0346 | 0,0946 | 0,0236 | 0,0857 | 0,0016 | 0,0088 | 0,253 | <0,00050 | <0,00020 | 0,0040 | <0,0050 | <0,00080 | 0,0112 | 0,0028 | 0,0016 | <0,00100 | 0,0013 | <0,00100 | 0,0049 | 0,0027 | <0,00100 | <0,0070 | 0,0011 | 0,0035 | <0,00030 | <0,00005 | 0,0077 | 98,1
2 | 0,413 | 0,151 | 0,642 | 0,0120 | 0,0326 | 0,0945 | 0,0231 | 0,0862 | 0,0013 | 0,0084 | 0,253 | <0,00050 | <0,00020 | 0,0038 | <0,0050 | <0,00080 | 0,0103 | 0,0025 | 0,0015 | <0,00100 | 0,0014 | <0,00100 | 0,0033 | 0,0027 | <0,00100 | <0,0070 | 0,00086 | 0,0039 | <0,00030 | <0,00005 | 0,0067 | 98,2
Rep | 0,424 | 0,176 | 0,645 | 0,0122 | 0,0336 | 0,0946 | 0,0233 | 0,0859 | 0,0015 | 0,0086 | 0,253 | <0,00050 | <0,00020 | 0,0039 | <0,0050 | <0,00080 | 0,0107 | 0,0027 | 0,0015 | <0,00100 | 0,0013 | <0,00100 | 0,0041 | 0,0027 | <0,00100 | <0,0070 | 0,00096 | 0,0037 | <0,00030 | <0,00005 | 0,0072 | 98,2
SD | 0,0167 | 0,0344 | 0,0046 | 0,00029 | 0,0014 | 0,00005 | 0,00035 | 0,00035 | 0,00022 | 0,00023 | 0,00004 | 0,000000 | 0,000000 | 0,00019 | 0,000000 | 0,000000 | 0,00065 | 0,00018 | 0,00004 | 0,000000 | 0,00005 | 0,000000 | 0,0011 | 0,000001 | 0,000000 | 0,000000 | 0,00015 | 0,00030 | 0,000000 | 0,000000 | 0,00066 | 0,0643
RSD | 3,94 | 19,55 | 0,714 | 2,37 | 4,05 | 0,0478 | 1,50 | 0,409 | 15,14 | 2,73 | 0,0151 | 0,000000 | 0,000000 | 4,75 | 0,000000 | 0,000000 | 6,07 | 6,87 | 2,87 | 0,000000 | 3,61 | 0,000000 | 27,43 | 0,0326 | 0,000000 | 0,000000 | 15,97 | 7,96 | 0,000000 | 0,000000 | 9,19 | 0,0655
Sample Result Name | Type | Measure Date Time | Recalculation Date Time | Origin | Method Name | Check Type | Check Status | Correction Type | Outlier Test Type | Status
20495-01 | Unknown | 22-07-2025 17:09 | 22-07-2025 17:09 | Measured | Fe-01+N | None | Not Used | None | None | Not Used
Sample Name
20495-01
| C | Si | Mn | P | S | Cr | Mo | Ni | Al | Co | Cu | Nb | Ti | V | W | Pb | Sn | Mg | As | Zr | Bi | Ca | Ce | Sb | Se | Te | Ta | B | Zn | La | Ag | N | Nd | Fe
| Conc | Conc | Conc | Conc | Conc | Conc | Conc | Conc | Conc | Conc | Conc | Conc | Conc | Conc | Conc | Conc | Conc | Conc | Conc | Conc | Conc | Conc | Conc | Conc | Conc | Conc | Conc | Conc | Conc | Conc | Conc | Conc | Conc | Conc
| % | % | % | % | % | % | % | % | % | % | % | % | % | % | % | % | % | % | % | % | % | % | % | % | % | % | % | % | % | % | % | % | % | %
1 | 0,404 | 0,185 | 0,604 | 0,0111 | 0,0315 | 0,0873 | 0,0227 | 0,0858 | 0,0019 | 0,0150 | 0,240 | <0,00100 | 0,00070 | 0,0037 | <0,0050 | <0,00100 | 0,0101 | <0,00100 | 0,0032 | 0,0019 | <0,00100 | 0,0010 | <0,00100 | 0,0090 | 0,0075 | 0,0022 | <0,0100 | 0,00094 | 0,0030 | <0,00050 | <0,00010 | 0,0342 | <0,00100 | 98,2
Rep | 0,404 | 0,185 | 0,604 | 0,0111 | 0,0315 | 0,0873 | 0,0227 | 0,0858 | 0,0019 | 0,0150 | 0,240 | <0,00100 | 0,00070 | 0,0037 | <0,0050 | <0,00100 | 0,0101 | <0,00100 | 0,0032 | 0,0019 | <0,00100 | 0,0010 | <0,00100 | 0,0090 | 0,0075 | 0,0022 | <0,0100 | 0,00094 | 0,0030 | <0,00050 | <0,00010 | 0,0342 | <0,00100 | 98,2
Sample Result Name | Type | Measure Date Time | Recalculation Date Time | Origin | Method Name | Check Type | Check Status | Correction Type | Outlier Test Type | Status
20445-01-Q01 | Unknown | 22-07-2025 17:05 | 22-07-2025 17:06 | Measured | P1 | None | Not Used | None | None | Not Used
Sample Name
20445-01-Q01
| C | Si | Mn | P | S | Cr | Mo | Ni | Al | Co | Cu | Nb | Ti | V | W | Pb | Sn | As | Zr | Bi | Ca | Ce | Sb | Se | Te | Ta | B | Zn | La | Ag | N | Fe
| Conc | Conc | Conc | Conc | Conc | Conc | Conc | Conc | Conc | Conc | Conc | Conc | Conc | Conc | Conc | Conc | Conc | Conc | Conc | Conc | Conc | Conc | Conc | Conc | Conc | Conc | Conc | Conc | Conc | Conc | Conc | Conc
| % | % | % | % | % | % | % | % | % | % | % | % | % | % | % | % | % | % | % | % | % | % | % | % | % | % | % | % | % | % | % | %
1 | 0,226 | 0,258 | 1,15 | 0,0092 | 0,0022 | 0,144 | 0,0097 | 0,0168 | 0,0342 | 0,0014 | 0,0375 | <0,00050 | 0,0011 | 0,0036 | <0,0050 | <0,00080 | 0,0018 | 0,0018 | 0,0015 | <0,00100 | 0,0017 | <0,00100 | 0,0034 | 0,0017 | <0,00100 | 0,0075 | 0,00050 | <0,00050 | 0,00031 | <0,00005 | 0,0064 | 98,1
2 | 0,244 | 0,259 | 1,15 | 0,0093 | 0,0022 | 0,144 | 0,0098 | 0,0171 | 0,0344 | 0,0022 | 0,0376 | <0,00050 | 0,0012 | 0,0038 | <0,0050 | <0,00080 | 0,0020 | 0,0019 | 0,0018 | <0,00100 | 0,0019 | <0,00100 | 0,0040 | 0,0019 | <0,00100 | 0,0077 | 0,00058 | <0,00050 | 0,00040 | <0,00005 | 0,0070 | 98,0
Rep | 0,235 | 0,259 | 1,15 | 0,0092 | 0,0022 | 0,144 | 0,0097 | 0,0169 | 0,0343 | 0,0018 | 0,0375 | <0,00050 | 0,0012 | 0,0037 | <0,0050 | <0,00080 | 0,0019 | 0,0018 | 0,0016 | <0,00100 | 0,0018 | <0,00100 | 0,0037 | 0,0018 | <0,00100 | 0,0076 | 0,00054 | <0,00050 | 0,00036 | <0,00005 | 0,0067 | 98,1
SD | 0,0124 | 0,0010 | 0,0025 | 0,00007 | 0,000010 | 0,00051 | 0,00009 | 0,00025 | 0,00015 | 0,00052 | 0,00007 | 0,000000 | 0,00008 | 0,00017 | 0,000000 | 0,000000 | 0,00011 | 0,00004 | 0,00020 | 0,000000 | 0,00017 | 0,000000 | 0,00045 | 0,00016 | 0,000000 | 0,00013 | 0,00005 | 0,000000 | 0,00006 | 0,000000 | 0,00043 | 0,0150
RSD | 5,29 | 0,387 | 0,218 | 0,707 | 0,442 | 0,353 | 0,965 | 1,45 | 0,427 | 28,54 | 0,187 | 0,000000 | 6,57 | 4,56 | 0,000000 | 0,000000 | 5,75 | 2,31 | 12,03 | 0,000000 | 9,59 | 0,000000 | 12,10 | 8,50 | 0,000000 | 1,76 | 9,28 | 0,000000 | 17,50 | 0,000000 | 6,41 | 0,0153
Sample Result Name | Type | Measure Date Time | Recalculation Date Time | Origin | Method Name | Check Type | Check Status | Correction Type | Outlier Test Type | Status
20445 | Unknown | 22-07-2025 17:03 | 22-07-2025 17:04 | Measured | Fe-01+N | None | Not Used | None | None | Not Used
Sample Name
20445
| C | Si | Mn | P | S | Cr | Mo | Ni | Al | Co | Cu | Nb | Ti | V | W | Pb | Sn | Mg | As | Zr | Bi | Ca | Ce | Sb | Se | Te | Ta | B | Zn | La | Ag | N | Nd | Fe
| Conc | Conc | Conc | Conc | Conc | Conc | Conc | Conc | Conc | Conc | Conc | Conc | Conc | Conc | Conc | Conc | Conc | Conc | Conc | Conc | Conc | Conc | Conc | Conc | Conc | Conc | Conc | Conc | Conc | Conc | Conc | Conc | Conc | Conc
| % | % | % | % | % | % | % | % | % | % | % | % | % | % | % | % | % | % | % | % | % | % | % | % | % | % | % | % | % | % | % | % | % | %
1 | 0,213 | 0,242 | 1,07 | 0,0084 | <0,00050 | 0,132 | 0,0094 | 0,0167 | 0,0389 | 0,0061 | 0,0355 | <0,00100 | 0,0024 | 0,0034 | <0,0050 | 0,0016 | 0,0016 | <0,00100 | 0,0028 | 0,0020 | <0,00100 | 0,0016 | <0,00100 | 0,0072 | 0,0077 | 0,0015 | <0,0100 | 0,00071 | <0,00100 | 0,00056 | <0,00010 | 0,0208 | <0,00100 | 98,1
2 | 0,212 | 0,239 | 1,07 | 0,0081 | <0,00050 | 0,132 | 0,0095 | 0,0162 | 0,0394 | 0,0060 | 0,0355 | <0,00100 | 0,0024 | 0,0034 | <0,0050 | 0,0018 | 0,0016 | <0,00100 | 0,0025 | 0,0020 | <0,00100 | 0,0016 | <0,00100 | 0,0060 | 0,0068 | 0,0013 | <0,0100 | 0,00069 | <0,00100 | <0,00050 | <0,00010 | 0,0265 | <0,00100 | 98,2
Rep | 0,212 | 0,241 | 1,07 | 0,0082 | <0,00050 | 0,132 | 0,0094 | 0,0164 | 0,0391 | 0,0060 | 0,0355 | <0,00100 | 0,0024 | 0,0034 | <0,0050 | 0,0017 | 0,0016 | <0,00100 | 0,0027 | 0,0020 | <0,00100 | 0,0016 | <0,00100 | 0,0066 | 0,0073 | 0,0014 | <0,0100 | 0,00070 | <0,00100 | 0,00053 | <0,00010 | 0,0237 | <0,00100 | 98,2
SD | 0,00081 | 0,0022 | 0,00042 | 0,00022 | 0,000000 | 0,00023 | 0,00003 | 0,00033 | 0,00032 | 0,00006 | 0,000006 | 0,000000 | 0,000005 | 0,000006 | 0,000000 | 0,00014 | 0,00001 | 0,000000 | 0,00017 | 0,00005 | 0,000000 | 0,00004 | 0,000000 | 0,00086 | 0,00065 | 0,00020 | 0,000000 | 0,00002 | 0,000000 | 0,00004 | 0,000000 | 0,0040 | 0,000000 | 0,00067
RSD | 0,383 | 0,923 | 0,0395 | 2,66 | 0,000000 | 0,173 | 0,339 | 1,99 | 0,817 | 0,972 | 0,0168 | 0,000000 | 0,202 | 0,181 | 0,000000 | 7,76 | 0,860 | 0,000000 | 6,40 | 2,73 | 0,000000 | 2,35 | 0,000000 | 13,02 | 9,02 | 14,14 | 0,000000 | 2,25 | 0,000000 | 8,04 | 0,000000 | 16,95 | 0,000000 | 0,00068
Sample Result Name | Type | Measure Date Time | Recalculation Date Time | Origin | Method Name | Check Type | Check Status | Correction Type | Outlier Test Type | Status
20332-12-Q01 | Unknown | 22-07-2025 17:00 | 22-07-2025 17:01 | Measured | P1 | None | Not Used | None | None | Not Used
Sample Name
20332-12-Q01
| C | Si | Mn | P | S | Cr | Mo | Ni | Al | Co | Cu | Nb | Ti | V | W | Pb | Sn | As | Zr | Bi | Ca | Ce | Sb | Se | Te | Ta | B | Zn | La | Ag | N | Fe
| Conc | Conc | Conc | Conc | Conc | Conc | Conc | Conc | Conc | Conc | Conc | Conc | Conc | Conc | Conc | Conc | Conc | Conc | Conc | Conc | Conc | Conc | Conc | Conc | Conc | Conc | Conc | Conc | Conc | Conc | Conc | Conc
| % | % | % | % | % | % | % | % | % | % | % | % | % | % | % | % | % | % | % | % | % | % | % | % | % | % | % | % | % | % | % | %
1 | 0,174 | 0,141 | 0,866 | 0,0084 | 0,0084 | 0,0927 | 0,0252 | 0,0941 | 0,0016 | 0,0039 | 0,251 | 0,0065 | 0,0064 | 0,0092 | <0,0050 | <0,00080 | 0,0130 | 0,0038 | 0,0016 | <0,00100 | 0,0017 | <0,00100 | 0,0033 | 0,0025 | <0,00100 | <0,0070 | 0,00036 | 0,0016 | <0,00030 | <0,00005 | 0,0053 | 98,3
2 | 0,171 | 0,140 | 0,870 | 0,0085 | 0,0082 | 0,0925 | 0,0251 | 0,0941 | 0,0015 | 0,0043 | 0,251 | 0,0067 | 0,0064 | 0,0093 | <0,0050 | <0,00080 | 0,0132 | 0,0031 | 0,0016 | <0,00100 | 0,0017 | <0,00100 | 0,0032 | 0,0030 | <0,00100 | <0,0070 | 0,00034 | 0,0016 | <0,00030 | <0,00005 | 0,0060 | 98,3
Rep | 0,172 | 0,141 | 0,868 | 0,0084 | 0,0083 | 0,0926 | 0,0252 | 0,0941 | 0,0015 | 0,0041 | 0,251 | 0,0066 | 0,0064 | 0,0092 | <0,0050 | <0,00080 | 0,0131 | 0,0035 | 0,0016 | <0,00100 | 0,0017 | <0,00100 | 0,0032 | 0,0027 | <0,00100 | <0,0070 | 0,00035 | 0,0016 | <0,00030 | <0,00005 | 0,0057 | 98,3
SD | 0,0025 | 0,00045 | 0,0028 | 0,00005 | 0,00010 | 0,00017 | 0,00011 | 0,00007 | 0,00004 | 0,00026 | 0,00027 | 0,00013 | 0,000002 | 0,00008 | 0,000000 | 0,000000 | 0,00019 | 0,00052 | 0,000009 | 0,000000 | 0,00003 | 0,000000 | 0,00007 | 0,00030 | 0,000000 | 0,000000 | 0,00002 | 0,00003 | 0,000000 | 0,000000 | 0,00047 | 0,0012
RSD | 1,44 | 0,322 | 0,322 | 0,559 | 1,14 | 0,179 | 0,449 | 0,0724 | 2,52 | 6,41 | 0,107 | 1,99 | 0,0239 | 0,859 | 0,000000 | 0,000000 | 1,43 | 15,06 | 0,556 | 0,000000 | 1,59 | 0,000000 | 2,24 | 10,90 | 0,000000 | 0,000000 | 5,58 | 1,83 | 0,000000 | 0,000000 | 8,38 | 0,0012
Sample Result Name | Type | Measure Date Time | Recalculation Date Time | Origin | Method Name | Check Type | Check Status | Correction Type | Outlier Test Type | Status
20332-11-Q01 | Unknown | 22-07-2025 16:59 | 22-07-2025 16:59 | Measured | P1 | None | Not Used | None | None | Not Used
Sample Name
20332-11-Q01
| C | Si | Mn | P | S | Cr | Mo | Ni | Al | Co | Cu | Nb | Ti | V | W | Pb | Sn | As | Zr | Bi | Ca | Ce | Sb | Se | Te | Ta | B | Zn | La | Ag | N | Fe
| Conc | Conc | Conc | Conc | Conc | Conc | Conc | Conc | Conc | Conc | Conc | Conc | Conc | Conc | Conc | Conc | Conc | Conc | Conc | Conc | Conc | Conc | Conc | Conc | Conc | Conc | Conc | Conc | Conc | Conc | Conc | Conc
| % | % | % | % | % | % | % | % | % | % | % | % | % | % | % | % | % | % | % | % | % | % | % | % | % | % | % | % | % | % | % | %
1 | 0,124 | 0,218 | 0,866 | 0,0126 | 0,0169 | 0,236 | 0,0502 | 0,113 | <0,00050 | 0,0044 | 0,250 | <0,00050 | <0,00020 | 0,0352 | <0,0050 | <0,00080 | 0,0093 | 0,0043 | <0,00100 | <0,00100 | 0,0018 | <0,00100 | 0,0010 | <0,00100 | <0,00100 | <0,0070 | 0,00011 | 0,0020 | <0,00030 | <0,00005 | 0,0087 | 98,0
2 | 0,102 | 0,210 | 0,837 | 0,0102 | 0,0142 | 0,226 | 0,0470 | 0,108 | 0,00060 | 0,0046 | 0,238 | <0,00050 | <0,00020 | 0,0353 | <0,0050 | <0,00080 | 0,0080 | 0,0028 | 0,0012 | <0,00100 | 0,0023 | <0,00100 | 0,0024 | 0,0014 | <0,00100 | <0,0070 | 0,00025 | 0,0019 | <0,00030 | <0,00005 | 0,0076 | 98,1
Rep | 0,113 | 0,214 | 0,852 | 0,0114 | 0,0155 | 0,231 | 0,0486 | 0,110 | 0,00055 | 0,0045 | 0,244 | <0,00050 | <0,00020 | 0,0353 | <0,0050 | <0,00080 | 0,0087 | 0,0036 | 0,0011 | <0,00100 | 0,0020 | <0,00100 | 0,0017 | 0,0012 | <0,00100 | <0,0070 | 0,00018 | 0,0020 | <0,00030 | <0,00005 | 0,0082 | 98,1
SD | 0,0160 | 0,0052 | 0,0211 | 0,0017 | 0,0019 | 0,0071 | 0,0022 | 0,0034 | 0,00007 | 0,00015 | 0,0090 | 0,000000 | 0,000000 | 0,00005 | 0,000000 | 0,000000 | 0,00090 | 0,0011 | 0,00011 | 0,000000 | 0,00035 | 0,000000 | 0,00095 | 0,00026 | 0,000000 | 0,000000 | 0,00010 | 0,00011 | 0,000000 | 0,000000 | 0,00076 | 0,0643
RSD | 14,20 | 2,41 | 2,48 | 15,26 | 12,13 | 3,07 | 4,61 | 3,05 | 12,63 | 3,28 | 3,69 | 0,000000 | 0,000000 | 0,136 | 0,000000 | 0,000000 | 10,38 | 30,74 | 10,24 | 0,000000 | 17,53 | 0,000000 | 55,8 | 22,14 | 0,000000 | 0,000000 | 54,8 | 5,69 | 0,000000 | 0,000000 | 9,33 | 0,0655
Sample Result Name | Type | Measure Date Time | Recalculation Date Time | Origin | Method Name | Check Type | Check Status | Correction Type | Outlier Test Type | Status
20332-10-Q01 | Unknown | 22-07-2025 16:57 | 22-07-2025 16:58 | Measured | P1 | None | Not Used | None | None | Not Used
Sample Name
20332-10-Q01
| C | Si | Mn | P | S | Cr | Mo | Ni | Al | Co | Cu | Nb | Ti | V | W | Pb | Sn | As | Zr | Bi | Ca | Ce | Sb | Se | Te | Ta | B | Zn | La | Ag | N | Fe
| Conc | Conc | Conc | Conc | Conc | Conc | Conc | Conc | Conc | Conc | Conc | Conc | Conc | Conc | Conc | Conc | Conc | Conc | Conc | Conc | Conc | Conc | Conc | Conc | Conc | Conc | Conc | Conc | Conc | Conc | Conc | Conc
| % | % | % | % | % | % | % | % | % | % | % | % | % | % | % | % | % | % | % | % | % | % | % | % | % | % | % | % | % | % | % | %
1 | 0,0818 | 0,146 | 0,954 | 0,0099 | 0,0194 | 0,0936 | 0,0483 | 0,177 | 0,0019 | 0,0073 | 0,223 | 0,0160 | <0,00020 | 0,0039 | <0,0050 | <0,00080 | 0,0108 | 0,0059 | 0,0016 | <0,00100 | 0,0015 | <0,00100 | 0,0041 | 0,0026 | <0,00100 | <0,0070 | 0,00086 | 0,0054 | <0,00030 | <0,00005 | 0,0071 | 98,2
2 | 0,0774 | 0,145 | 0,957 | 0,0100 | 0,0174 | 0,0934 | 0,0485 | 0,178 | 0,0017 | 0,0076 | 0,224 | 0,0162 | <0,00020 | 0,0040 | <0,0050 | <0,00080 | 0,0111 | 0,0060 | 0,0016 | <0,00100 | 0,0014 | <0,00100 | 0,0056 | 0,0030 | <0,00100 | <0,0070 | 0,00085 | 0,0054 | <0,00030 | <0,00005 | 0,0074 | 98,2
Rep | 0,0796 | 0,145 | 0,955 | 0,0100 | 0,0184 | 0,0935 | 0,0484 | 0,178 | 0,0018 | 0,0075 | 0,224 | 0,0161 | <0,00020 | 0,0040 | <0,0050 | <0,00080 | 0,0109 | 0,0060 | 0,0016 | <0,00100 | 0,0015 | <0,00100 | 0,0049 | 0,0028 | <0,00100 | <0,0070 | 0,00085 | 0,0054 | <0,00030 | <0,00005 | 0,0072 | 98,2
SD | 0,0031 | 0,00088 | 0,0021 | 0,00006 | 0,0014 | 0,00010 | 0,00016 | 0,00029 | 0,00015 | 0,00021 | 0,00035 | 0,00015 | 0,000000 | 0,00009 | 0,000000 | 0,000000 | 0,00024 | 0,00006 | 0,000009 | 0,000000 | 0,00009 | 0,000000 | 0,0010 | 0,00031 | 0,000000 | 0,000000 | 0,000008 | 0,00004 | 0,000000 | 0,000000 | 0,00022 | 0,0018
RSD | 3,86 | 0,605 | 0,220 | 0,615 | 7,78 | 0,112 | 0,334 | 0,163 | 8,04 | 2,75 | 0,155 | 0,899 | 0,000000 | 2,30 | 0,000000 | 0,000000 | 2,16 | 0,968 | 0,522 | 0,000000 | 5,94 | 0,000000 | 21,48 | 11,14 | 0,000000 | 0,000000 | 0,934 | 0,813 | 0,000000 | 0,000000 | 3,03 | 0,0018
Sample Result Name | Type | Measure Date Time | Recalculation Date Time | Origin | Method Name | Check Type | Check Status | Correction Type | Outlier Test Type | Status
20332-09-Q01 | Unknown | 22-07-2025 16:56 | 22-07-2025 16:57 | Measured | P1 | None | Not Used | None | None | Not Used
Sample Name
20332-09-Q01
| C | Si | Mn | P | S | Cr | Mo | Ni | Al | Co | Cu | Nb | Ti | V | W | Pb | Sn | As | Zr | Bi | Ca | Ce | Sb | Se | Te | Ta | B | Zn | La | Ag | N | Fe
| Conc | Conc | Conc | Conc | Conc | Conc | Conc | Conc | Conc | Conc | Conc | Conc | Conc | Conc | Conc | Conc | Conc | Conc | Conc | Conc | Conc | Conc | Conc | Conc | Conc | Conc | Conc | Conc | Conc | Conc | Conc | Conc
| % | % | % | % | % | % | % | % | % | % | % | % | % | % | % | % | % | % | % | % | % | % | % | % | % | % | % | % | % | % | % | %
1 | 0,179 | 0,211 | 0,814 | 0,0104 | 0,0067 | 0,0454 | 0,0065 | 0,0212 | 0,0287 | 0,0032 | 0,0299 | <0,00050 | 0,00053 | 0,0025 | <0,0050 | <0,00080 | 0,0013 | 0,0050 | 0,0016 | <0,00100 | 0,0020 | <0,00100 | 0,0018 | 0,0020 | <0,00100 | <0,0070 | 0,00063 | 0,0017 | 0,00038 | <0,00005 | 0,0049 | 98,6
2 | 0,180 | 0,212 | 0,818 | 0,0105 | 0,0078 | 0,0456 | 0,0065 | 0,0214 | 0,0285 | 0,0028 | 0,0300 | <0,00050 | 0,00058 | 0,0025 | <0,0050 | <0,00080 | 0,0014 | 0,0043 | 0,0016 | <0,00100 | 0,0021 | <0,00100 | 0,0016 | 0,0014 | <0,00100 | <0,0070 | 0,00066 | 0,0018 | 0,00037 | <0,00005 | 0,0061 | 98,6
Rep | 0,180 | 0,211 | 0,816 | 0,0104 | 0,0073 | 0,0455 | 0,0065 | 0,0213 | 0,0286 | 0,0030 | 0,0299 | <0,00050 | 0,00055 | 0,0025 | <0,0050 | <0,00080 | 0,0013 | 0,0046 | 0,0016 | <0,00100 | 0,0020 | <0,00100 | 0,0017 | 0,0017 | <0,00100 | <0,0070 | 0,00064 | 0,0017 | 0,00037 | <0,00005 | 0,0055 | 98,6
SD | 0,00035 | 0,00099 | 0,0027 | 0,00006 | 0,00080 | 0,00013 | 0,00003 | 0,00012 | 0,00015 | 0,00025 | 0,00012 | 0,000000 | 0,00004 | 0,00004 | 0,000000 | 0,000000 | 0,00009 | 0,00052 | 0,00003 | 0,000000 | 0,00011 | 0,000000 | 0,00010 | 0,00042 | 0,000000 | 0,000000 | 0,00002 | 0,00012 | 0,00001 | 0,000000 | 0,00089 | 0,0044
RSD | 0,193 | 0,467 | 0,337 | 0,571 | 11,03 | 0,290 | 0,511 | 0,575 | 0,520 | 8,49 | 0,406 | 0,000000 | 6,39 | 1,55 | 0,000000 | 0,000000 | 6,66 | 11,32 | 1,86 | 0,000000 | 5,38 | 0,000000 | 5,76 | 24,72 | 0,000000 | 0,000000 | 2,86 | 6,89 | 2,78 | 0,000000 | 16,28 | 0,0044
Sample Result Name | Type | Measure Date Time | Recalculation Date Time | Origin | Method Name | Check Type | Check Status | Correction Type | Outlier Test Type | Status
20332-08-Q01 | Unknown | 22-07-2025 16:55 | 22-07-2025 16:55 | Measured | P1 | None | Not Used | None | None | Not Used
Sample Name
20332-08-Q01
| C | Si | Mn | P | S | Cr | Mo | Ni | Al | Co | Cu | Nb | Ti | V | W | Pb | Sn | As | Zr | Bi | Ca | Ce | Sb | Se | Te | Ta | B | Zn | La | Ag | N | Fe
| Conc | Conc | Conc | Conc | Conc | Conc | Conc | Conc | Conc | Conc | Conc | Conc | Conc | Conc | Conc | Conc | Conc | Conc | Conc | Conc | Conc | Conc | Conc | Conc | Conc | Conc | Conc | Conc | Conc | Conc | Conc | Conc
| % | % | % | % | % | % | % | % | % | % | % | % | % | % | % | % | % | % | % | % | % | % | % | % | % | % | % | % | % | % | % | %
1 | 0,176 | 0,146 | 1,12 | 0,0122 | 0,0083 | 0,0262 | 0,0040 | 0,0156 | 0,0519 | 0,0026 | 0,0322 | 0,0272 | 0,00065 | 0,0033 | <0,0050 | <0,00080 | 0,0210 | 0,0198 | 0,0018 | <0,00100 | 0,0018 | <0,00100 | 0,0031 | 0,0025 | <0,00100 | <0,0070 | 0,00078 | <0,00050 | <0,00030 | <0,00005 | 0,0051 | 98,3
2 | 0,174 | 0,146 | 1,13 | 0,0132 | 0,0075 | 0,0263 | 0,0039 | 0,0156 | 0,0516 | 0,0026 | 0,0320 | 0,0263 | 0,00068 | 0,0033 | <0,0050 | <0,00080 | 0,0218 | 0,0207 | 0,0021 | <0,00100 | 0,0016 | <0,00100 | 0,0034 | 0,0026 | <0,00100 | <0,0070 | 0,00077 | <0,00050 | <0,00030 | <0,00005 | 0,0057 | 98,3
Rep | 0,175 | 0,146 | 1,13 | 0,0127 | 0,0079 | 0,0262 | 0,0039 | 0,0156 | 0,0517 | 0,0026 | 0,0321 | 0,0267 | 0,00066 | 0,0033 | <0,0050 | <0,00080 | 0,0214 | 0,0203 | 0,0019 | <0,00100 | 0,0017 | <0,00100 | 0,0033 | 0,0026 | <0,00100 | <0,0070 | 0,00078 | <0,00050 | <0,00030 | <0,00005 | 0,0054 | 98,3
SD | 0,0016 | 0,00020 | 0,0116 | 0,00070 | 0,00056 | 0,00009 | 0,00001 | 0,00002 | 0,00022 | 0,000009 | 0,00021 | 0,00061 | 0,00002 | 0,00002 | 0,000000 | 0,000000 | 0,00054 | 0,00062 | 0,00020 | 0,000000 | 0,00015 | 0,000000 | 0,00019 | 0,00004 | 0,000000 | 0,000000 | 0,000004 | 0,000000 | 0,000000 | 0,000000 | 0,00043 | 0,0108
RSD | 0,927 | 0,140 | 1,03 | 5,54 | 7,08 | 0,326 | 0,346 | 0,118 | 0,417 | 0,345 | 0,642 | 2,30 | 2,73 | 0,731 | 0,000000 | 0,000000 | 2,51 | 3,08 | 10,11 | 0,000000 | 8,88 | 0,000000 | 5,94 | 1,53 | 0,000000 | 0,000000 | 0,530 | 0,000000 | 0,000000 | 0,000000 | 8,00 | 0,0110
Sample Result Name | Type | Measure Date Time | Recalculation Date Time | Origin | Method Name | Check Type | Check Status | Correction Type | Outlier Test Type | Status
20332-07-Q01 | Unknown | 22-07-2025 16:53 | 22-07-2025 16:54 | Measured | P1 | None | Not Used | None | None | Not Used
Sample Name
20332-07-Q01
| C | Si | Mn | P | S | Cr | Mo | Ni | Al | Co | Cu | Nb | Ti | V | W | Pb | Sn | As | Zr | Bi | Ca | Ce | Sb | Se | Te | Ta | B | Zn | La | Ag | N | Fe
| Conc | Conc | Conc | Conc | Conc | Conc | Conc | Conc | Conc | Conc | Conc | Conc | Conc | Conc | Conc | Conc | Conc | Conc | Conc | Conc | Conc | Conc | Conc | Conc | Conc | Conc | Conc | Conc | Conc | Conc | Conc | Conc
| % | % | % | % | % | % | % | % | % | % | % | % | % | % | % | % | % | % | % | % | % | % | % | % | % | % | % | % | % | % | % | %
1 | 0,152 | 0,211 | 0,640 | 0,0104 | 0,0066 | 0,0140 | 0,0042 | 0,0120 | 0,0353 | <0,00060 | 0,0117 | <0,00050 | 0,00049 | 0,0028 | <0,0050 | <0,00080 | 0,00062 | 0,0026 | 0,0016 | <0,00100 | 0,00065 | <0,00100 | 0,0016 | 0,0015 | <0,00100 | 0,0087 | 0,00064 | 0,00079 | 0,00042 | <0,00005 | 0,0056 | 98,9
2 | 0,151 | 0,208 | 0,636 | 0,0097 | 0,0058 | 0,0139 | 0,0042 | 0,0119 | 0,0357 | <0,00060 | 0,0115 | <0,00050 | 0,00044 | 0,0027 | <0,0050 | <0,00080 | 0,00073 | 0,0020 | 0,0017 | <0,00100 | 0,0011 | <0,00100 | 0,0023 | 0,0017 | <0,00100 | <0,0070 | 0,00057 | 0,00069 | 0,00034 | <0,00005 | 0,0068 | 98,9
Rep | 0,151 | 0,210 | 0,638 | 0,0101 | 0,0062 | 0,0139 | 0,0042 | 0,0119 | 0,0355 | <0,00060 | 0,0116 | <0,00050 | 0,00047 | 0,0027 | <0,0050 | <0,00080 | 0,00068 | 0,0023 | 0,0016 | <0,00100 | 0,00087 | <0,00100 | 0,0019 | 0,0016 | <0,00100 | 0,0078 | 0,00060 | 0,00074 | 0,00038 | <0,00005 | 0,0062 | 98,9
SD | 0,00053 | 0,0016 | 0,0026 | 0,00054 | 0,00055 | 0,00008 | 0,00003 | 0,00005 | 0,00032 | 0,000000 | 0,00016 | 0,000000 | 0,00003 | 0,00006 | 0,000000 | 0,000000 | 0,00007 | 0,00043 | 0,00007 | 0,000000 | 0,00031 | 0,000000 | 0,00049 | 0,00014 | 0,000000 | 0,0012 | 0,00005 | 0,00007 | 0,00006 | 0,000000 | 0,00087 | 0,0073
RSD | 0,348 | 0,741 | 0,415 | 5,37 | 8,95 | 0,560 | 0,650 | 0,398 | 0,911 | 0,000000 | 1,36 | 0,000000 | 7,17 | 2,21 | 0,000000 | 0,000000 | 11,07 | 18,74 | 4,12 | 0,000000 | 35,30 | 0,000000 | 25,32 | 8,51 | 0,000000 | 14,99 | 7,79 | 8,87 | 15,52 | 0,000000 | 14,02 | 0,0074
Sample Result Name | Type | Measure Date Time | Recalculation Date Time | Origin | Method Name | Check Type | Check Status | Correction Type | Outlier Test Type | Status
20332-06-Q01 | Unknown | 22-07-2025 16:51 | 22-07-2025 16:52 | Measured | P1 | None | Not Used | None | None | Not Used
Sample Name
20332-06-Q01
| C | Si | Mn | P | S | Cr | Mo | Ni | Al | Co | Cu | Nb | Ti | V | W | Pb | Sn | As | Zr | Bi | Ca | Ce | Sb | Se | Te | Ta | B | Zn | La | Ag | N | Fe
| Conc | Conc | Conc | Conc | Conc | Conc | Conc | Conc | Conc | Conc | Conc | Conc | Conc | Conc | Conc | Conc | Conc | Conc | Conc | Conc | Conc | Conc | Conc | Conc | Conc | Conc | Conc | Conc | Conc | Conc | Conc | Conc
| % | % | % | % | % | % | % | % | % | % | % | % | % | % | % | % | % | % | % | % | % | % | % | % | % | % | % | % | % | % | % | %
1 | 0,178 | 0,223 | 0,832 | 0,0045 | 0,0034 | 0,0140 | 0,0030 | 0,0043 | 0,0424 | <0,00060 | 0,0033 | <0,00050 | 0,00020 | 0,0027 | <0,0050 | <0,00080 | 0,00039 | <0,00100 | 0,0015 | <0,00100 | 0,0023 | <0,00100 | <0,00100 | 0,0014 | <0,00100 | <0,0070 | 0,00038 | 0,00059 | 0,00032 | <0,00005 | 0,0052 | 98,7
2 | 0,178 | 0,222 | 0,830 | 0,0046 | 0,0037 | 0,0139 | 0,0030 | 0,0043 | 0,0422 | 0,00089 | 0,0033 | <0,00050 | <0,00020 | 0,0027 | <0,0050 | <0,00080 | 0,00042 | <0,00100 | 0,0017 | <0,00100 | 0,0023 | <0,00100 | <0,00100 | 0,0017 | <0,00100 | <0,0070 | 0,00035 | 0,00056 | <0,00030 | <0,00005 | 0,0053 | 98,7
Rep | 0,178 | 0,222 | 0,831 | 0,0045 | 0,0035 | 0,0139 | 0,0030 | 0,0043 | 0,0423 | 0,00074 | 0,0033 | <0,00050 | 0,00020 | 0,0027 | <0,0050 | <0,00080 | 0,00041 | <0,00100 | 0,0016 | <0,00100 | 0,0023 | <0,00100 | <0,00100 | 0,0015 | <0,00100 | <0,0070 | 0,00037 | 0,00058 | 0,00031 | <0,00005 | 0,0053 | 98,7
SD | 0,00032 | 0,00055 | 0,0013 | 0,00005 | 0,00018 | 0,00007 | 0,00002 | 0,000004 | 0,00014 | 0,00020 | 0,00002 | 0,000000 | 0,000003 | 0,00003 | 0,000000 | 0,000000 | 0,00002 | 0,000000 | 0,00016 | 0,000000 | 0,000006 | 0,000000 | 0,000000 | 0,00020 | 0,000000 | 0,000000 | 0,00002 | 0,00002 | 0,00001 | 0,000000 | 0,00002 | 0,0013
RSD | 0,178 | 0,249 | 0,159 | 1,04 | 4,97 | 0,539 | 0,540 | 0,0967 | 0,333 | 27,28 | 0,600 | 0,000000 | 1,71 | 0,932 | 0,000000 | 0,000000 | 5,69 | 0,000000 | 10,13 | 0,000000 | 0,253 | 0,000000 | 0,000000 | 13,14 | 0,000000 | 0,000000 | 5,49 | 3,64 | 4,62 | 0,000000 | 0,333 | 0,0013
Sample Result Name | Type | Measure Date Time | Recalculation Date Time | Origin | Method Name | Check Type | Check Status | Correction Type | Outlier Test Type | Status
20332-05-Q01 | Unknown | 22-07-2025 16:50 | 22-07-2025 16:50 | Measured | P1 | None | Not Used | None | None | Not Used
Sample Name
20332-05-Q01
| C | Si | Mn | P | S | Cr | Mo | Ni | Al | Co | Cu | Nb | Ti | V | W | Pb | Sn | As | Zr | Bi | Ca | Ce | Sb | Se | Te | Ta | B | Zn | La | Ag | N | Fe
| Conc | Conc | Conc | Conc | Conc | Conc | Conc | Conc | Conc | Conc | Conc | Conc | Conc | Conc | Conc | Conc | Conc | Conc | Conc | Conc | Conc | Conc | Conc | Conc | Conc | Conc | Conc | Conc | Conc | Conc | Conc | Conc
| % | % | % | % | % | % | % | % | % | % | % | % | % | % | % | % | % | % | % | % | % | % | % | % | % | % | % | % | % | % | % | %
1 | 0,163 | 0,210 | 0,808 | 0,0050 | 0,0021 | 0,0159 | 0,0032 | 0,0041 | 0,0325 | 0,00061 | 0,0030 | <0,00050 | 0,00043 | 0,0032 | <0,0050 | <0,00080 | 0,00036 | <0,00100 | 0,0019 | <0,00100 | 0,0035 | <0,00100 | <0,00100 | 0,0019 | <0,00100 | <0,0070 | 0,00036 | 0,00072 | 0,00038 | <0,00005 | 0,0048 | 98,7
2 | 0,161 | 0,209 | 0,808 | 0,0049 | 0,0018 | 0,0158 | 0,0029 | 0,0041 | 0,0316 | <0,00060 | 0,0030 | <0,00050 | 0,00048 | 0,0032 | <0,0050 | <0,00080 | 0,00037 | <0,00100 | 0,0017 | <0,00100 | 0,0028 | <0,00100 | 0,0010 | 0,0021 | <0,00100 | <0,0070 | 0,00038 | 0,00063 | 0,00037 | <0,00005 | 0,0053 | 98,7
Rep | 0,162 | 0,210 | 0,808 | 0,0050 | 0,0020 | 0,0159 | 0,0030 | 0,0041 | 0,0321 | 0,00060 | 0,0030 | <0,00050 | 0,00045 | 0,0032 | <0,0050 | <0,00080 | 0,00037 | <0,00100 | 0,0018 | <0,00100 | 0,0032 | <0,00100 | 0,0010 | 0,0020 | <0,00100 | <0,0070 | 0,00037 | 0,00067 | 0,00037 | <0,00005 | 0,0051 | 98,7
SD | 0,0014 | 0,00063 | 0,00012 | 0,00005 | 0,00019 | 0,00007 | 0,00020 | 0,00002 | 0,00064 | 0,000005 | 0,00001 | 0,000000 | 0,00004 | 0,00001 | 0,000000 | 0,000000 | 0,000007 | 0,000000 | 0,00017 | 0,000000 | 0,00046 | 0,000000 | 0,00002 | 0,00010 | 0,000000 | 0,000000 | 0,000010 | 0,00006 | 0,000005 | 0,000000 | 0,00036 | 0,0058
RSD | 0,876 | 0,298 | 0,0143 | 0,913 | 9,67 | 0,434 | 6,56 | 0,412 | 2,00 | 0,769 | 0,334 | 0,000000 | 7,88 | 0,400 | 0,000000 | 0,000000 | 1,85 | 0,000000 | 9,37 | 0,000000 | 14,62 | 0,000000 | 1,60 | 4,89 | 0,000000 | 0,000000 | 2,69 | 9,18 | 1,23 | 0,000000 | 7,02 | 0,0058
Sample Result Name | Type | Measure Date Time | Recalculation Date Time | Origin | Method Name | Check Type | Check Status | Correction Type | Outlier Test Type | Status
20332-04-Q01 | Unknown | 22-07-2025 16:49 | 22-07-2025 16:49 | Measured | P1 | None | Not Used | None | None | Not Used
Sample Name
20332-04-Q01
| C | Si | Mn | P | S | Cr | Mo | Ni | Al | Co | Cu | Nb | Ti | V | W | Pb | Sn | As | Zr | Bi | Ca | Ce | Sb | Se | Te | Ta | B | Zn | La | Ag | N | Fe
| Conc | Conc | Conc | Conc | Conc | Conc | Conc | Conc | Conc | Conc | Conc | Conc | Conc | Conc | Conc | Conc | Conc | Conc | Conc | Conc | Conc | Conc | Conc | Conc | Conc | Conc | Conc | Conc | Conc | Conc | Conc | Conc
| % | % | % | % | % | % | % | % | % | % | % | % | % | % | % | % | % | % | % | % | % | % | % | % | % | % | % | % | % | % | % | %
1 | 0,174 | 0,253 | 0,854 | 0,0044 | 0,0025 | 0,0214 | 0,0033 | 0,0037 | 0,0329 | <0,00060 | 0,0032 | <0,00050 | 0,0011 | 0,0023 | <0,0050 | <0,00080 | 0,00030 | <0,00100 | 0,0017 | <0,00100 | 0,0020 | <0,00100 | <0,00100 | 0,0020 | <0,00100 | <0,0070 | 0,00037 | 0,00071 | 0,00033 | <0,00005 | 0,0041 | 98,6
2 | 0,177 | 0,252 | 0,854 | 0,0044 | 0,0023 | 0,0213 | 0,0033 | 0,0036 | 0,0329 | <0,00060 | 0,0032 | <0,00050 | 0,0011 | 0,0023 | <0,0050 | <0,00080 | 0,00041 | <0,00100 | 0,0016 | <0,00100 | 0,0024 | <0,00100 | <0,00100 | 0,0016 | <0,00100 | <0,0070 | 0,00039 | 0,00090 | <0,00030 | <0,00005 | 0,0053 | 98,6
Rep | 0,175 | 0,252 | 0,854 | 0,0044 | 0,0024 | 0,0214 | 0,0033 | 0,0037 | 0,0329 | <0,00060 | 0,0032 | <0,00050 | 0,0011 | 0,0023 | <0,0050 | <0,00080 | 0,00035 | <0,00100 | 0,0016 | <0,00100 | 0,0022 | <0,00100 | <0,00100 | 0,0018 | <0,00100 | <0,0070 | 0,00038 | 0,00080 | 0,00032 | <0,00005 | 0,0047 | 98,6
SD | 0,0017 | 0,00073 | 0,00022 | 0,000004 | 0,00014 | 0,00012 | 0,00005 | 0,00005 | 0,00006 | 0,000000 | 0,00005 | 0,000000 | 0,00004 | 0,000007 | 0,000000 | 0,000000 | 0,00008 | 0,000000 | 0,00006 | 0,000000 | 0,00027 | 0,000000 | 0,000000 | 0,00033 | 0,000000 | 0,000000 | 0,00002 | 0,00013 | 0,00002 | 0,000000 | 0,00086 | 0,0036
RSD | 0,981 | 0,291 | 0,0263 | 0,0985 | 5,81 | 0,549 | 1,51 | 1,49 | 0,193 | 0,000000 | 1,55 | 0,000000 | 3,73 | 0,307 | 0,000000 | 0,000000 | 23,01 | 0,000000 | 3,75 | 0,000000 | 12,36 | 0,000000 | 0,000000 | 18,26 | 0,000000 | 0,000000 | 4,61 | 16,55 | 6,78 | 0,000000 | 18,25 | 0,0037
Sample Result Name | Type | Measure Date Time | Recalculation Date Time | Origin | Method Name | Check Type | Check Status | Correction Type | Outlier Test Type | Status
20332-03-Q01 | Unknown | 22-07-2025 16:47 | 22-07-2025 16:48 | Measured | P1 | None | Not Used | None | None | Not Used
Sample Name
20332-03-Q01
| C | Si | Mn | P | S | Cr | Mo | Ni | Al | Co | Cu | Nb | Ti | V | W | Pb | Sn | As | Zr | Bi | Ca | Ce | Sb | Se | Te | Ta | B | Zn | La | Ag | N | Fe
| Conc | Conc | Conc | Conc | Conc | Conc | Conc | Conc | Conc | Conc | Conc | Conc | Conc | Conc | Conc | Conc | Conc | Conc | Conc | Conc | Conc | Conc | Conc | Conc | Conc | Conc | Conc | Conc | Conc | Conc | Conc | Conc
| % | % | % | % | % | % | % | % | % | % | % | % | % | % | % | % | % | % | % | % | % | % | % | % | % | % | % | % | % | % | % | %
1 | 0,185 | 0,244 | 0,852 | 0,0136 | 0,0037 | 0,0139 | 0,0034 | 0,0113 | 0,0448 | <0,00060 | 0,0081 | <0,00050 | <0,00020 | 0,0022 | <0,0050 | <0,00080 | 0,00054 | 0,0012 | 0,0015 | <0,00100 | 0,00072 | <0,00100 | <0,00100 | 0,0025 | <0,00100 | <0,0070 | 0,00031 | <0,00050 | 0,00035 | <0,00005 | 0,0046 | 98,6
2 | 0,184 | 0,243 | 0,851 | 0,0137 | 0,0037 | 0,0139 | 0,0035 | 0,0111 | 0,0447 | 0,00076 | 0,0081 | <0,00050 | <0,00020 | 0,0022 | <0,0050 | <0,00080 | 0,00067 | 0,0012 | 0,0015 | <0,00100 | 0,0012 | <0,00100 | <0,00100 | 0,0021 | <0,00100 | <0,0070 | 0,00033 | <0,00050 | 0,00035 | <0,00005 | 0,0057 | 98,6
Rep | 0,184 | 0,243 | 0,851 | 0,0136 | 0,0037 | 0,0139 | 0,0034 | 0,0112 | 0,0448 | 0,00068 | 0,0081 | <0,00050 | <0,00020 | 0,0022 | <0,0050 | <0,00080 | 0,00060 | 0,0012 | 0,0015 | <0,00100 | 0,00098 | <0,00100 | <0,00100 | 0,0023 | <0,00100 | <0,0070 | 0,00032 | <0,00050 | 0,00035 | <0,00005 | 0,0051 | 98,6
SD | 0,00059 | 0,00072 | 0,00042 | 0,00007 | 0,00003 | 0,000007 | 0,00004 | 0,00015 | 0,00006 | 0,00011 | 0,00001 | 0,000000 | 0,000000 | 0,00003 | 0,000000 | 0,000000 | 0,00009 | 0,00002 | 0,000010 | 0,000000 | 0,00037 | 0,000000 | 0,000000 | 0,00026 | 0,000000 | 0,000000 | 0,00001 | 0,000000 | 0,000002 | 0,000000 | 0,00076 | 0,00062
RSD | 0,318 | 0,294 | 0,0495 | 0,487 | 0,766 | 0,0494 | 1,20 | 1,34 | 0,141 | 16,82 | 0,141 | 0,000000 | 0,000000 | 1,38 | 0,000000 | 0,000000 | 15,13 | 2,02 | 0,650 | 0,000000 | 37,27 | 0,000000 | 0,000000 | 11,44 | 0,000000 | 0,000000 | 4,36 | 0,000000 | 0,693 | 0,000000 | 14,91 | 0,00062
Sample Result Name | Type | Measure Date Time | Recalculation Date Time | Origin | Method Name | Check Type | Check Status | Correction Type | Outlier Test Type | Status
20332-02-Q01 | Unknown | 22-07-2025 16:46 | 22-07-2025 16:46 | Measured | P1 | None | Not Used | None | None | Not Used
Sample Name
20332-02-Q01
| C | Si | Mn | P | S | Cr | Mo | Ni | Al | Co | Cu | Nb | Ti | V | W | Pb | Sn | As | Zr | Bi | Ca | Ce | Sb | Se | Te | Ta | B | Zn | La | Ag | N | Fe
| Conc | Conc | Conc | Conc | Conc | Conc | Conc | Conc | Conc | Conc | Conc | Conc | Conc | Conc | Conc | Conc | Conc | Conc | Conc | Conc | Conc | Conc | Conc | Conc | Conc | Conc | Conc | Conc | Conc | Conc | Conc | Conc
| % | % | % | % | % | % | % | % | % | % | % | % | % | % | % | % | % | % | % | % | % | % | % | % | % | % | % | % | % | % | % | %
1 | 0,160 | 0,200 | 1,02 | 0,0078 | 0,0109 | 0,0262 | 0,0036 | 0,0116 | 0,0619 | <0,00060 | 0,0160 | <0,00050 | <0,00020 | 0,0033 | <0,0050 | <0,00080 | 0,00076 | <0,00100 | 0,0012 | <0,00100 | 0,0033 | <0,00100 | <0,00100 | 0,0018 | <0,00100 | <0,0070 | 0,00038 | 0,0011 | 0,00035 | <0,00005 | 0,0055 | 98,4
2 | 0,165 | 0,201 | 1,02 | 0,0082 | 0,0111 | 0,0257 | 0,0036 | 0,0122 | 0,0640 | 0,00076 | 0,0158 | <0,00050 | <0,00020 | 0,0035 | <0,0050 | <0,00080 | 0,00073 | <0,00100 | 0,0015 | <0,00100 | 0,0025 | <0,00100 | 0,0014 | 0,0023 | <0,00100 | <0,0070 | 0,00050 | 0,0010 | <0,00030 | <0,00005 | 0,0064 | 98,4
Rep | 0,162 | 0,201 | 1,02 | 0,0080 | 0,0110 | 0,0259 | 0,0036 | 0,0119 | 0,0630 | 0,00068 | 0,0159 | <0,00050 | <0,00020 | 0,0034 | <0,0050 | <0,00080 | 0,00075 | <0,00100 | 0,0014 | <0,00100 | 0,0029 | <0,00100 | 0,0012 | 0,0020 | <0,00100 | <0,0070 | 0,00044 | 0,0011 | 0,00033 | <0,00005 | 0,0060 | 98,4
SD | 0,0035 | 0,00047 | 0,0010 | 0,00026 | 0,00014 | 0,00032 | 0,00001 | 0,00042 | 0,0015 | 0,00011 | 0,00013 | 0,000000 | 0,000000 | 0,00019 | 0,000000 | 0,000000 | 0,00002 | 0,000000 | 0,00027 | 0,000000 | 0,00056 | 0,000000 | 0,00028 | 0,00036 | 0,000000 | 0,000000 | 0,00008 | 0,00002 | 0,00004 | 0,000000 | 0,00066 | 0,0101
RSD | 2,13 | 0,232 | 0,0987 | 3,31 | 1,26 | 1,25 | 0,323 | 3,57 | 2,32 | 16,50 | 0,842 | 0,000000 | 0,000000 | 5,48 | 0,000000 | 0,000000 | 2,84 | 0,000000 | 19,57 | 0,000000 | 19,46 | 0,000000 | 23,47 | 17,90 | 0,000000 | 0,000000 | 18,51 | 1,72 | 11,44 | 0,000000 | 11,09 | 0,0103
Sample Result Name | Type | Measure Date Time | Recalculation Date Time | Origin | Method Name | Check Type | Check Status | Correction Type | Outlier Test Type | Status
20332-01-Q01 | Unknown | 22-07-2025 16:45 | 22-07-2025 16:45 | Measured | P1 | None | Not Used | None | None | Not Used
Sample Name
20332-01-Q01
| C | Si | Mn | P | S | Cr | Mo | Ni | Al | Co | Cu | Nb | Ti | V | W | Pb | Sn | As | Zr | Bi | Ca | Ce | Sb | Se | Te | Ta | B | Zn | La | Ag | N | Fe
| Conc | Conc | Conc | Conc | Conc | Conc | Conc | Conc | Conc | Conc | Conc | Conc | Conc | Conc | Conc | Conc | Conc | Conc | Conc | Conc | Conc | Conc | Conc | Conc | Conc | Conc | Conc | Conc | Conc | Conc | Conc | Conc
| % | % | % | % | % | % | % | % | % | % | % | % | % | % | % | % | % | % | % | % | % | % | % | % | % | % | % | % | % | % | % | %
1 | 0,171 | 0,148 | 1,02 | 0,0078 | 0,0042 | 0,0288 | 0,0041 | 0,0141 | 0,0599 | <0,00060 | 0,0211 | <0,00050 | 0,00049 | 0,0027 | <0,0050 | <0,00080 | 0,0010 | <0,00100 | 0,0016 | <0,00100 | 0,0021 | <0,00100 | 0,0020 | 0,0038 | <0,00100 | <0,0070 | 0,00044 | 0,00081 | 0,00040 | <0,00005 | 0,0058 | 98,5
2 | 0,173 | 0,149 | 1,02 | 0,0081 | 0,0041 | 0,0287 | 0,0040 | 0,0142 | 0,0600 | 0,00061 | 0,0212 | <0,00050 | 0,00053 | 0,0027 | <0,0050 | <0,00080 | 0,0011 | <0,00100 | 0,0017 | <0,00100 | 0,0027 | <0,00100 | 0,0024 | 0,0032 | <0,00100 | 0,0087 | 0,00046 | 0,00084 | 0,00038 | <0,00005 | 0,0064 | 98,5
Rep | 0,172 | 0,149 | 1,02 | 0,0079 | 0,0041 | 0,0287 | 0,0040 | 0,0141 | 0,0599 | 0,00060 | 0,0211 | <0,00050 | 0,00051 | 0,0027 | <0,0050 | <0,00080 | 0,0011 | <0,00100 | 0,0017 | <0,00100 | 0,0024 | <0,00100 | 0,0022 | 0,0035 | <0,00100 | 0,0079 | 0,00045 | 0,00083 | 0,00039 | <0,00005 | 0,0061 | 98,5
SD | 0,0018 | 0,00077 | 0,0014 | 0,00022 | 0,00009 | 0,00006 | 0,00006 | 0,00001 | 0,00007 | 0,000004 | 0,00005 | 0,000000 | 0,00002 | 0,00003 | 0,000000 | 0,000000 | 0,00005 | 0,000000 | 0,00005 | 0,000000 | 0,00045 | 0,000000 | 0,00029 | 0,00045 | 0,000000 | 0,0012 | 0,000009 | 0,00002 | 0,00002 | 0,000000 | 0,00039 | 0,0044
RSD | 1,04 | 0,516 | 0,137 | 2,82 | 2,21 | 0,193 | 1,39 | 0,0939 | 0,120 | 0,712 | 0,218 | 0,000000 | 4,71 | 0,954 | 0,000000 | 0,000000 | 4,62 | 0,000000 | 2,90 | 0,000000 | 18,94 | 0,000000 | 13,27 | 12,95 | 0,000000 | 15,40 | 2,10 | 2,24 | 4,85 | 0,000000 | 6,45 | 0,0045
Sample Result Name | Type | Measure Date Time | Recalculation Date Time | Origin | Method Name | Check Type | Check Status | Correction Type | Outlier Test Type | Status
20332 | Unknown | 22-07-2025 16:11 | 22-07-2025 16:20 | Measured | Fe-01+N | None | Not Used | None | None | Not Used
Sample Name
20332
| C | Si | Mn | P | S | Cr | Mo | Ni | Al | Co | Cu | Nb | Ti | V | W | Pb | Sn | Mg | As | Zr | Bi | Ca | Ce | Sb | Se | Te | Ta | B | Zn | La | Ag | N | Nd | Fe
| Conc | Conc | Conc | Conc | Conc | Conc | Conc | Conc | Conc | Conc | Conc | Conc | Conc | Conc | Conc | Conc | Conc | Conc | Conc | Conc | Conc | Conc | Conc | Conc | Conc | Conc | Conc | Conc | Conc | Conc | Conc | Conc | Conc | Conc
| % | % | % | % | % | % | % | % | % | % | % | % | % | % | % | % | % | % | % | % | % | % | % | % | % | % | % | % | % | % | % | % | % | %
1 | 0,153 | 0,177 | 0,949 | 0,0076 | <0,00050 | 0,0238 | 0,0042 | 0,0134 | 0,0677 | 0,0039 | 0,0198 | <0,00100 | 0,0014 | 0,0023 | <0,0050 | 0,0017 | 0,00098 | <0,00100 | <0,00100 | 0,0021 | <0,00100 | 0,0023 | <0,00100 | 0,0056 | 0,0064 | 0,0012 | <0,0100 | 0,00060 | 0,0012 | 0,00058 | <0,00010 | 0,0275 | <0,00100 | 98,5
2 | 0,154 | 0,186 | 0,950 | 0,0075 | 0,0055 | 0,0207 | 0,0037 | 0,0117 | 0,0730 | 0,0039 | 0,0146 | <0,00100 | 0,00096 | 0,0034 | <0,0050 | 0,0018 | 0,00053 | <0,00100 | 0,0012 | 0,0021 | <0,00100 | 0,0029 | <0,00100 | 0,0044 | 0,0065 | <0,00100 | <0,0100 | 0,00062 | 0,0014 | 0,00056 | <0,00010 | 0,0293 | <0,00100 | 98,5
3 | 0,171 | 0,226 | 0,798 | 0,0123 | <0,00050 | 0,0097 | 0,0036 | 0,0110 | 0,0507 | 0,0034 | 0,0074 | <0,00100 | 0,00073 | 0,0020 | <0,0050 | 0,0016 | <0,00050 | <0,00100 | 0,0016 | 0,0019 | <0,00100 | 0,00045 | <0,00100 | 0,0054 | 0,0069 | <0,00100 | <0,0100 | 0,00053 | <0,00100 | 0,00055 | <0,00010 | 0,0198 | <0,00100 | 98,6
4 | 0,167 | 0,232 | 0,791 | 0,0046 | <0,00050 | 0,0165 | 0,0035 | 0,0032 | 0,0376 | 0,0029 | 0,0026 | <0,00100 | 0,0022 | 0,0021 | <0,0050 | 0,0014 | <0,00050 | <0,00100 | <0,00100 | 0,0019 | <0,00100 | 0,0021 | <0,00100 | 0,0049 | 0,0064 | <0,00100 | <0,0100 | 0,00057 | 0,0011 | 0,00053 | <0,00010 | 0,0253 | <0,00100 | 98,7
5 | 0,156 | 0,190 | 0,757 | 0,0050 | <0,00050 | 0,0113 | 0,0033 | 0,0036 | 0,0365 | 0,0049 | 0,0026 | <0,00100 | 0,0013 | 0,0031 | <0,0050 | 0,0015 | <0,00050 | <0,00100 | <0,00100 | 0,0019 | <0,00100 | 0,0025 | <0,00100 | 0,0044 | 0,0056 | <0,00100 | <0,0100 | 0,00061 | <0,00100 | 0,00054 | <0,00010 | 0,0305 | <0,00100 | 98,8
6 | 0,166 | 0,203 | 0,773 | 0,0043 | <0,00050 | 0,0095 | 0,0033 | 0,0040 | 0,0479 | 0,0049 | 0,0027 | <0,00100 | 0,0011 | 0,0024 | <0,0050 | 0,0015 | <0,00050 | <0,00100 | <0,00100 | 0,0020 | <0,00100 | 0,0020 | <0,00100 | 0,0051 | 0,0061 | 0,0011 | <0,0100 | 0,00065 | <0,00100 | 0,00052 | <0,00010 | 0,0303 | <0,00100 | 98,7
7 | 0,147 | 0,193 | 0,600 | 0,0092 | 0,0025 | 0,0103 | 0,0043 | 0,0113 | 0,0403 | 0,0038 | 0,0106 | <0,00100 | 0,0013 | 0,0026 | <0,0050 | 0,0014 | <0,00050 | <0,00100 | 0,0024 | 0,0019 | <0,00100 | 0,00073 | <0,00100 | 0,0065 | 0,0069 | <0,00100 | <0,0100 | 0,00067 | <0,00100 | 0,00061 | <0,00010 | 0,0264 | <0,00100 | 98,9
8 | 0,166 | 0,176 | 1,14 | 0,0125 | 0,0049 | 0,0207 | 0,0041 | 0,0148 | 0,0570 | 0,0067 | 0,0301 | 0,0255 | 0,0018 | 0,0033 | <0,0050 | 0,0020 | 0,0218 | <0,00100 | 0,0190 | 0,0021 | <0,00100 | 0,0011 | <0,00100 | 0,0067 | 0,0069 | 0,0012 | <0,0100 | 0,0011 | <0,00100 | 0,00054 | <0,00010 | 0,0275 | <0,00100 | 98,2
9 | 0,167 | 0,191 | 0,763 | 0,0097 | 0,0046 | 0,0404 | 0,0065 | 0,0202 | 0,0326 | 0,0089 | 0,0281 | <0,00100 | 0,0015 | 0,0021 | <0,0050 | 0,0014 | 0,0015 | <0,00100 | 0,0050 | 0,0018 | <0,00100 | 0,0019 | <0,00100 | 0,0045 | 0,0056 | 0,0013 | <0,0100 | 0,00077 | 0,0018 | 0,00060 | <0,00010 | 0,0325 | <0,00100 | 98,6
10 | 0,0737 | 0,173 | 0,880 | 0,0084 | 0,0129 | 0,0848 | 0,0463 | 0,171 | 0,0033 | 0,0128 | 0,211 | 0,0110 | 0,00093 | 0,0041 | <0,0050 | 0,0018 | 0,0100 | <0,00100 | 0,0056 | 0,0020 | <0,00100 | 0,0017 | <0,00100 | 0,0058 | 0,0064 | 0,0014 | <0,0100 | 0,0011 | 0,0042 | <0,00050 | <0,00010 | 0,0370 | <0,00100 | 98,2
11 | 0,101 | 0,193 | 0,784 | 0,0092 | 0,0104 | 0,200 | 0,0457 | 0,107 | 0,0019 | 0,0097 | 0,227 | <0,00100 | <0,00050 | 0,0376 | <0,0050 | 0,0011 | 0,0077 | <0,00100 | 0,0030 | 0,0014 | <0,00100 | 0,0021 | <0,00100 | 0,0018 | 0,0057 | <0,00100 | <0,0100 | 0,00033 | 0,0018 | 0,00063 | <0,00010 | 0,0359 | <0,00100 | 98,2
12 | 0,173 | 0,172 | 0,821 | 0,0081 | 0,0058 | 0,0849 | 0,0245 | 0,0937 | 0,0019 | 0,0099 | 0,241 | 0,0024 | 0,0096 | 0,0097 | <0,0050 | 0,0022 | 0,0130 | <0,00100 | 0,0035 | 0,0019 | <0,00100 | 0,0014 | <0,00100 | 0,0088 | 0,0082 | 0,0016 | <0,0100 | 0,00053 | 0,0017 | 0,00052 | <0,00010 | 0,0294 | <0,00100 | 98,2
Rep | 0,150 | 0,193 | 0,834 | 0,0082 | 0,0041 | 0,0444 | 0,0127 | 0,0387 | 0,0375 | 0,0063 | 0,0665 | 0,0040 | 0,0019 | 0,0062 | <0,0050 | 0,0016 | 0,0048 | <0,00100 | 0,0038 | 0,0019 | <0,00100 | 0,0018 | <0,00100 | 0,0053 | 0,0065 | 0,0012 | <0,0100 | 0,00067 | 0,0015 | 0,00056 | <0,00010 | 0,0293 | <0,00100 | 98,5
SD | 0,0306 | 0,0194 | 0,135 | 0,0027 | 0,0041 | 0,0559 | 0,0166 | 0,0545 | 0,0245 | 0,0032 | 0,0971 | 0,0074 | 0,0025 | 0,0101 | 0,000000 | 0,00030 | 0,0069 | 0,000000 | 0,0051 | 0,00018 | 0,000000 | 0,00072 | 0,000000 | 0,0017 | 0,00074 | 0,00020 | 0,000000 | 0,00022 | 0,00091 | 0,00004 | 0,000000 | 0,0046 | 0,000000 | 0,243
RSD | 20,48 | 10,08 | 16,14 | 32,57 | 102 | 126 | 130 | 141 | 65,2 | 51,4 | 146 | 184 | 127 | 162 | 0,000000 | 18,80 | 144 | 0,000000 | 135 | 9,27 | 0,000000 | 40,89 | 0,000000 | 31,19 | 11,38 | 17,55 | 0,000000 | 32,77 | 60,1 | 7,24 | 0,000000 | 15,83 | 0,000000 | 0,246
Sample Result Name | Type | Measure Date Time | Recalculation Date Time | Origin | Method Name | Check Type | Check Status | Correction Type | Outlier Test Type | Status
20475-01-Q01 | Unknown | 22-07-2025 16:08 | 22-07-2025 16:09 | Measured | P2 | None | Not Used | None | None | Not Used
Sample Name
20475-01-Q01
| C | Si | Mn | P | S | Cr | Mo | Ni | Al | Co | Cu | Nb | Ti | V | W | Pb | Sn | As | Zr | Bi | Ca | Ce | Sb | Se | Te | Ta | B | Zn | La | Ag | N | Fe
| Conc | Conc | Conc | Conc | Conc | Conc | Conc | Conc | Conc | Conc | Conc | Conc | Conc | Conc | Conc | Conc | Conc | Conc | Conc | Conc | Conc | Conc | Conc | Conc | Conc | Conc | Conc | Conc | Conc | Conc | Conc | Conc
| % | % | % | % | % | % | % | % | % | % | % | % | % | % | % | % | % | % | % | % | % | % | % | % | % | % | % | % | % | % | % | %
1 | 0,450 | 0,157 | 0,567 | 0,0129 | 0,0019 | 0,210 | 0,0125 | 0,0302 | 0,0021 | 0,0020 | 0,0108 | <0,00050 | 0,00031 | 0,0021 | <0,0050 | <0,00080 | 0,0010 | 0,0024 | 0,0015 | <0,00100 | 0,00085 | <0,00100 | <0,00100 | 0,0014 | <0,00100 | 0,0124 | 0,00031 | <0,00050 | 0,00062 | <0,00005 | <0,00100 | 98,5
2 | 0,468 | 0,159 | 0,575 | 0,0135 | 0,0018 | 0,213 | 0,0126 | 0,0309 | 0,0019 | 0,0013 | 0,0110 | <0,00050 | 0,00038 | 0,0020 | <0,0050 | <0,00080 | 0,00095 | 0,0022 | 0,0015 | <0,00100 | 0,00081 | <0,00100 | <0,00100 | <0,00100 | <0,00100 | <0,0070 | 0,00026 | <0,00050 | 0,00052 | <0,00005 | <0,00100 | 98,5
Rep | 0,459 | 0,158 | 0,571 | 0,0132 | 0,0019 | 0,212 | 0,0126 | 0,0306 | 0,0020 | 0,0017 | 0,0109 | <0,00050 | 0,00035 | 0,0020 | <0,0050 | <0,00080 | 0,00099 | 0,0023 | 0,0015 | <0,00100 | 0,00083 | <0,00100 | <0,00100 | 0,0012 | <0,00100 | 0,0097 | 0,00028 | <0,00050 | 0,00057 | <0,00005 | <0,00100 | 98,5
SD | 0,0130 | 0,0015 | 0,0055 | 0,00043 | 0,00006 | 0,0017 | 0,00006 | 0,00046 | 0,00011 | 0,00051 | 0,00015 | 0,000000 | 0,00005 | 0,00005 | 0,000000 | 0,000000 | 0,00007 | 0,00017 | 0,00002 | 0,000000 | 0,00003 | 0,000000 | 0,000000 | 0,00027 | 0,000000 | 0,0038 | 0,00004 | 0,000000 | 0,00007 | 0,000000 | 0,000000 | 0,0155
RSD | 2,83 | 0,936 | 0,966 | 3,30 | 3,26 | 0,794 | 0,492 | 1,52 | 5,60 | 30,32 | 1,39 | 0,000000 | 14,23 | 2,65 | 0,000000 | 0,000000 | 6,68 | 7,49 | 1,05 | 0,000000 | 3,63 | 0,000000 | 0,000000 | 22,50 | 0,000000 | 39,48 | 12,45 | 0,000000 | 12,88 | 0,000000 | 0,000000 | 0,0158
Sample Result Name | Type | Measure Date Time | Recalculation Date Time | Origin | Method Name | Check Type | Check Status | Correction Type | Outlier Test Type | Status
20475 | Unknown | 22-07-2025 16:07 | 22-07-2025 16:07 | Measured | Fe-01+N | None | Not Used | None | None | Not Used
Sample Name
20475
| C | Si | Mn | P | S | Cr | Mo | Ni | Al | Co | Cu | Nb | Ti | V | W | Pb | Sn | Mg | As | Zr | Bi | Ca | Ce | Sb | Se | Te | Ta | B | Zn | La | Ag | N | Nd | Fe
| Conc | Conc | Conc | Conc | Conc | Conc | Conc | Conc | Conc | Conc | Conc | Conc | Conc | Conc | Conc | Conc | Conc | Conc | Conc | Conc | Conc | Conc | Conc | Conc | Conc | Conc | Conc | Conc | Conc | Conc | Conc | Conc | Conc | Conc
| % | % | % | % | % | % | % | % | % | % | % | % | % | % | % | % | % | % | % | % | % | % | % | % | % | % | % | % | % | % | % | % | % | %
1 | 0,441 | 0,191 | 0,517 | 0,0131 | <0,00050 | 0,183 | 0,0142 | 0,0317 | 0,0035 | 0,0048 | 0,0100 | <0,00100 | 0,0012 | 0,0020 | <0,0050 | <0,00100 | 0,00056 | <0,00100 | 0,0024 | 0,0017 | <0,00100 | 0,00079 | <0,00100 | 0,0055 | 0,0059 | <0,00100 | <0,0100 | 0,00036 | <0,00100 | 0,00076 | <0,00010 | 0,0236 | <0,00100 | 98,5
Rep | 0,441 | 0,191 | 0,517 | 0,0131 | <0,00050 | 0,183 | 0,0142 | 0,0317 | 0,0035 | 0,0048 | 0,0100 | <0,00100 | 0,0012 | 0,0020 | <0,0050 | <0,00100 | 0,00056 | <0,00100 | 0,0024 | 0,0017 | <0,00100 | 0,00079 | <0,00100 | 0,0055 | 0,0059 | <0,00100 | <0,0100 | 0,00036 | <0,00100 | 0,00076 | <0,00010 | 0,0236 | <0,00100 | 98,5
Sample Result Name | Type | Measure Date Time | Recalculation Date Time | Origin | Method Name | Check Type | Check Status | Correction Type | Outlier Test Type | Status
20358-01-Q01REP | Unknown | 22-07-2025 16:03 | 22-07-2025 16:03 | Measured | P1 | None | Not Used | None | None | Not Used
Sample Name
20358-01-Q01REP
| C | Si | Mn | P | S | Cr | Mo | Ni | Al | Co | Cu | Nb | Ti | V | W | Pb | Sn | As | Zr | Bi | Ca | Ce | Sb | Se | Te | Ta | B | Zn | La | Ag | N | Fe
| Conc | Conc | Conc | Conc | Conc | Conc | Conc | Conc | Conc | Conc | Conc | Conc | Conc | Conc | Conc | Conc | Conc | Conc | Conc | Conc | Conc | Conc | Conc | Conc | Conc | Conc | Conc | Conc | Conc | Conc | Conc | Conc
| % | % | % | % | % | % | % | % | % | % | % | % | % | % | % | % | % | % | % | % | % | % | % | % | % | % | % | % | % | % | % | %
1 | 0,149 | 0,131 | 1,15 | 0,0117 | 0,0121 | 0,109 | 0,0195 | 0,122 | 0,0025 | 0,0065 | 0,418 | <0,00050 | <0,00020 | 0,0241 | <0,0050 | <0,00080 | 0,0177 | 0,0060 | 0,0016 | <0,00100 | 0,0028 | <0,00100 | 0,0070 | 0,0022 | <0,00100 | <0,0070 | 0,00048 | 0,0037 | <0,00030 | 0,00008 | 0,0065 | 97,8
2 | 0,169 | 0,130 | 1,15 | 0,0114 | 0,0119 | 0,108 | 0,0195 | 0,122 | 0,0028 | 0,0067 | 0,418 | <0,00050 | <0,00020 | 0,0240 | <0,0050 | <0,00080 | 0,0178 | 0,0057 | 0,0020 | <0,00100 | 0,0025 | <0,00100 | 0,0075 | 0,0020 | <0,00100 | <0,0070 | 0,00057 | 0,0036 | <0,00030 | 0,00009 | 0,0064 | 97,8
Rep | 0,159 | 0,131 | 1,15 | 0,0116 | 0,0120 | 0,108 | 0,0195 | 0,122 | 0,0026 | 0,0066 | 0,418 | <0,00050 | <0,00020 | 0,0241 | <0,0050 | <0,00080 | 0,0177 | 0,0058 | 0,0018 | <0,00100 | 0,0027 | <0,00100 | 0,0073 | 0,0021 | <0,00100 | <0,0070 | 0,00052 | 0,0037 | <0,00030 | 0,00009 | 0,0065 | 97,8
SD | 0,0142 | 0,0011 | 0,00077 | 0,00020 | 0,00011 | 0,00037 | 0,000002 | 0,00047 | 0,00020 | 0,00015 | 0,00035 | 0,000000 | 0,000000 | 0,00006 | 0,000000 | 0,000000 | 0,00008 | 0,00019 | 0,00027 | 0,000000 | 0,00019 | 0,000000 | 0,00031 | 0,00012 | 0,000000 | 0,000000 | 0,00006 | 0,00011 | 0,000000 | 0,000008 | 0,00011 | 0,0117
RSD | 8,92 | 0,841 | 0,0671 | 1,69 | 0,953 | 0,342 | 0,0084 | 0,381 | 7,58 | 2,34 | 0,0833 | 0,000000 | 0,000000 | 0,247 | 0,000000 | 0,000000 | 0,473 | 3,31 | 15,07 | 0,000000 | 6,97 | 0,000000 | 4,21 | 5,44 | 0,000000 | 0,000000 | 11,79 | 3,10 | 0,000000 | 9,36 | 1,69 | 0,0119
Sample Result Name | Type | Measure Date Time | Recalculation Date Time | Origin | Method Name | Check Type | Check Status | Correction Type | Outlier Test Type | Status
20472-01-Q01REP | Unknown | 22-07-2025 15:58 | 22-07-2025 15:59 | Measured | P1 | None | Not Used | None | None | Not Used
Sample Name
20472-01-Q01REP
| C | Si | Mn | P | S | Cr | Mo | Ni | Al | Co | Cu | Nb | Ti | V | W | Pb | Sn | As | Zr | Bi | Ca | Ce | Sb | Se | Te | Ta | B | Zn | La | Ag | N | Fe
| Conc | Conc | Conc | Conc | Conc | Conc | Conc | Conc | Conc | Conc | Conc | Conc | Conc | Conc | Conc | Conc | Conc | Conc | Conc | Conc | Conc | Conc | Conc | Conc | Conc | Conc | Conc | Conc | Conc | Conc | Conc | Conc
| % | % | % | % | % | % | % | % | % | % | % | % | % | % | % | % | % | % | % | % | % | % | % | % | % | % | % | % | % | % | % | %
1 | 0,136 | 0,249 | 1,28 | 0,0106 | 0,0022 | 0,0943 | 0,0046 | 0,0381 | 0,0382 | 0,0053 | 0,0062 | 0,0120 | 0,0096 | 0,0029 | <0,0050 | <0,00080 | 0,00080 | 0,0027 | 0,0016 | <0,00100 | 0,0013 | <0,00100 | <0,00100 | 0,0021 | <0,00100 | <0,0070 | 0,00051 | <0,00050 | 0,00030 | <0,00005 | 0,0051 | 98,1
2 | 0,142 | 0,250 | 1,29 | 0,0104 | 0,0019 | 0,0942 | 0,0045 | 0,0381 | 0,0381 | 0,0051 | 0,0061 | 0,0120 | 0,0095 | 0,0029 | <0,0050 | <0,00080 | 0,00085 | 0,0019 | 0,0017 | <0,00100 | 0,0014 | <0,00100 | 0,0022 | 0,0019 | <0,00100 | <0,0070 | 0,00058 | <0,00050 | <0,00030 | <0,00005 | 0,0060 | 98,1
Rep | 0,139 | 0,249 | 1,28 | 0,0105 | 0,0021 | 0,0942 | 0,0045 | 0,0381 | 0,0381 | 0,0052 | 0,0061 | 0,0120 | 0,0095 | 0,0029 | <0,0050 | <0,00080 | 0,00083 | 0,0023 | 0,0016 | <0,00100 | 0,0013 | <0,00100 | 0,0016 | 0,0020 | <0,00100 | <0,0070 | 0,00054 | <0,00050 | 0,00030 | <0,00005 | 0,0056 | 98,1
SD | 0,0043 | 0,00072 | 0,0020 | 0,00013 | 0,00021 | 0,00013 | 0,00004 | 0,00004 | 0,00003 | 0,00012 | 0,00008 | 0,00005 | 0,00007 | 0,00001 | 0,000000 | 0,000000 | 0,00004 | 0,00054 | 0,00004 | 0,000000 | 0,00004 | 0,000000 | 0,00086 | 0,00017 | 0,000000 | 0,000000 | 0,00005 | 0,000000 | 0,000001 | 0,000000 | 0,00064 | 0,0091
RSD | 3,08 | 0,289 | 0,159 | 1,26 | 10,00 | 0,138 | 0,945 | 0,0947 | 0,0785 | 2,29 | 1,33 | 0,389 | 0,700 | 0,402 | 0,000000 | 0,000000 | 4,34 | 23,45 | 2,47 | 0,000000 | 2,78 | 0,000000 | 53,6 | 8,22 | 0,000000 | 0,000000 | 8,92 | 0,000000 | 0,462 | 0,000000 | 11,59 | 0,0093
Type | Measure Date Time | Recalculation Date Time | Origin | Method Name | Check Type | Check Status | Correction Type | Outlier Test Type | Status
Unknown | 22-07-2025 15:52 | 22-07-2025 15:55 | Measured | P1 | None | Not Used | None | None | Not Used
Sample Name
| C | Si | Mn | P | S | Cr | Mo | Ni | Al | Co | Cu | Nb | Ti | V | W | Pb | Sn | As | Zr | Bi | Ca | Ce | Sb | Se | Te | Ta | B | Zn | La | Ag | N | Fe
| Conc | Conc | Conc | Conc | Conc | Conc | Conc | Conc | Conc | Conc | Conc | Conc | Conc | Conc | Conc | Conc | Conc | Conc | Conc | Conc | Conc | Conc | Conc | Conc | Conc | Conc | Conc | Conc | Conc | Conc | Conc | Conc
| % | % | % | % | % | % | % | % | % | % | % | % | % | % | % | % | % | % | % | % | % | % | % | % | % | % | % | % | % | % | % | %
1 | 0,194 | 0,113 | 0,761 | 0,0229 | 0,0101 | 0,0440 | 0,0072 | 0,0374 | <0,00050 | 0,0119 | 0,0554 | <0,00050 | <0,00020 | 0,0084 | <0,0050 | <0,00080 | 0,0017 | 0,0165 | 0,0011 | <0,00100 | 0,00047 | <0,00100 | <0,00100 | <0,00100 | <0,00100 | <0,0070 | <0,00010 | 0,00053 | 0,00072 | <0,00005 | 0,0069 | 98,7
2 | 0,204 | 0,108 | 0,756 | 0,0254 | 0,0154 | 0,0443 | 0,0074 | 0,0383 | <0,00050 | 0,0123 | 0,0571 | <0,00050 | <0,00020 | 0,0086 | <0,0050 | <0,00080 | 0,0018 | 0,0190 | 0,0012 | <0,00100 | 0,00036 | <0,00100 | <0,00100 | <0,00100 | <0,00100 | <0,0070 | <0,00010 | 0,00068 | 0,00083 | <0,00005 | 0,0067 | 98,7
Rep | 0,199 | 0,111 | 0,759 | 0,0241 | 0,0128 | 0,0442 | 0,0073 | 0,0379 | <0,00050 | 0,0121 | 0,0562 | <0,00050 | <0,00020 | 0,0085 | <0,0050 | <0,00080 | 0,0017 | 0,0178 | 0,0011 | <0,00100 | 0,00041 | <0,00100 | <0,00100 | <0,00100 | <0,00100 | <0,0070 | <0,00010 | 0,00061 | 0,00077 | <0,00005 | 0,0068 | 98,7
SD | 0,0074 | 0,0039 | 0,0038 | 0,0018 | 0,0037 | 0,00020 | 0,00020 | 0,00063 | 0,000000 | 0,00032 | 0,0012 | 0,000000 | 0,000000 | 0,00016 | 0,000000 | 0,000000 | 0,00008 | 0,0018 | 0,00005 | 0,000000 | 0,00008 | 0,000000 | 0,000000 | 0,000000 | 0,000000 | 0,000000 | 0,000000 | 0,00011 | 0,00007 | 0,000000 | 0,00013 | 0,0120
RSD | 3,74 | 3,51 | 0,502 | 7,51 | 29,13 | 0,460 | 2,68 | 1,66 | 0,000000 | 2,64 | 2,07 | 0,000000 | 0,000000 | 1,93 | 0,000000 | 0,000000 | 4,56 | 9,89 | 4,18 | 0,000000 | 18,69 | 0,000000 | 0,000000 | 0,000000 | 0,000000 | 0,000000 | 0,000000 | 17,64 | 9,63 | 0,000000 | 1,94 | 0,0121
Type | Measure Date Time | Recalculation Date Time | Origin | Method Name | Check Type | Check Status | Correction Type | Outlier Test Type | Status
Unknown | 22-07-2025 15:25 | 22-07-2025 15:25 | Measured | P3 | None | Not Used | None | None | Not Used
Sample Name
| C | Si | Mn | P | S | Cr | Mo | Ni | Al | Co | Cu | Nb | Ti | V | W | Pb | Sn | As | Zr | Bi | Ca | Ce | Sb | Se | Te | Ta | B | Zn | La | Ag | N | Fe
| Conc | Conc | Conc | Conc | Conc | Conc | Conc | Conc | Conc | Conc | Conc | Conc | Conc | Conc | Conc | Conc | Conc | Conc | Conc | Conc | Conc | Conc | Conc | Conc | Conc | Conc | Conc | Conc | Conc | Conc | Conc | Conc
| % | % | % | % | % | % | % | % | % | % | % | % | % | % | % | % | % | % | % | % | % | % | % | % | % | % | % | % | % | % | % | %
1 | 0,732 | 0,285 | 0,900 | 0,0116 | 0,0014 | 0,850 | 0,0667 | 0,0594 | 0,0315 | 0,0095 | 0,0176 | <0,00050 | 0,0025 | 0,0041 | <0,0050 | <0,00080 | 0,0019 | 0,0012 | 0,0015 | <0,00100 | 0,00090 | <0,00100 | <0,00100 | <0,00100 | <0,00100 | <0,0070 | 0,00031 | <0,00050 | 0,00030 | <0,00005 | <0,00100 | 97,0
2 | 0,754 | 0,291 | 0,924 | 0,0143 | 0,0018 | 0,878 | 0,0698 | 0,0575 | 0,0309 | 0,0111 | 0,0175 | <0,00050 | 0,0031 | 0,0044 | <0,0050 | <0,00080 | 0,0023 | 0,0018 | 0,0012 | <0,00100 | 0,00079 | <0,00100 | <0,00100 | <0,00100 | <0,00100 | <0,0070 | 0,00031 | <0,00050 | 0,00038 | <0,00005 | <0,00100 | 96,9
Rep | 0,743 | 0,288 | 0,912 | 0,0130 | 0,0016 | 0,864 | 0,0682 | 0,0584 | 0,0312 | 0,0103 | 0,0175 | <0,00050 | 0,0028 | 0,0043 | <0,0050 | <0,00080 | 0,0021 | 0,0015 | 0,0013 | <0,00100 | 0,00085 | <0,00100 | <0,00100 | <0,00100 | <0,00100 | <0,0070 | 0,00031 | <0,00050 | 0,00034 | <0,00005 | <0,00100 | 97,0
SD | 0,0153 | 0,0044 | 0,0171 | 0,0019 | 0,00033 | 0,0196 | 0,0022 | 0,0014 | 0,00043 | 0,0011 | 0,00007 | 0,000000 | 0,00045 | 0,00019 | 0,000000 | 0,000000 | 0,00025 | 0,00045 | 0,00016 | 0,000000 | 0,00007 | 0,000000 | 0,000000 | 0,000000 | 0,000000 | 0,000000 | 0,000004 | 0,000000 | 0,00005 | 0,000000 | 0,000000 | 0,0618
RSD | 2,05 | 1,52 | 1,88 | 14,64 | 20,43 | 2,27 | 3,19 | 2,32 | 1,37 | 10,79 | 0,399 | 0,000000 | 16,25 | 4,35 | 0,000000 | 0,000000 | 12,06 | 30,18 | 11,75 | 0,000000 | 8,58 | 0,000000 | 0,000000 | 0,000000 | 0,000000 | 0,000000 | 1,20 | 0,000000 | 15,42 | 0,000000 | 0,000000 | 0,0637
Type | Measure Date Time | Recalculation Date Time | Origin | Method Name | Check Type | Check Status | Correction Type | Outlier Test Type | Status
Unknown | 22-07-2025 15:11 | 22-07-2025 15:23 | Measured | P2 | None | Not Used | None | None | Not Used
Sample Name
| C | Si | Mn | P | S | Cr | Mo | Ni | Al | Co | Cu | Nb | Ti | V | W | Pb | Sn | As | Zr | Bi | Ca | Ce | Sb | Se | Te | Ta | B | Zn | La | Ag | N | Fe
| Conc | Conc | Conc | Conc | Conc | Conc | Conc | Conc | Conc | Conc | Conc | Conc | Conc | Conc | Conc | Conc | Conc | Conc | Conc | Conc | Conc | Conc | Conc | Conc | Conc | Conc | Conc | Conc | Conc | Conc | Conc | Conc
| % | % | % | % | % | % | % | % | % | % | % | % | % | % | % | % | % | % | % | % | % | % | % | % | % | % | % | % | % | % | % | %
1 | 0,400 | 0,247 | 0,740 | 0,0150 | 0,0083 | 0,783 | 0,189 | 1,69 | 0,0162 | 0,0403 | 0,0107 | <0,00050 | 0,0026 | 0,0070 | <0,0050 | <0,00080 | 0,0014 | <0,00100 | 0,0013 | <0,00100 | 0,00062 | <0,00100 | <0,00100 | <0,00100 | <0,00100 | <0,0070 | <0,00010 | 0,0024 | 0,00031 | <0,00005 | <0,00100 | 95,8
2 | 0,404 | 0,246 | 0,744 | 0,0150 | 0,0090 | 0,783 | 0,188 | 1,70 | 0,0146 | 0,0402 | 0,0102 | <0,00050 | 0,0024 | 0,0071 | <0,0050 | <0,00080 | 0,0015 | <0,00100 | 0,0013 | <0,00100 | 0,00065 | <0,00100 | <0,00100 | <0,00100 | <0,00100 | <0,0070 | <0,00010 | 0,0021 | 0,00030 | <0,00005 | <0,00100 | 95,8
Rep | 0,402 | 0,246 | 0,742 | 0,0150 | 0,0086 | 0,783 | 0,188 | 1,70 | 0,0154 | 0,0403 | 0,0104 | <0,00050 | 0,0025 | 0,0071 | <0,0050 | <0,00080 | 0,0015 | <0,00100 | 0,0013 | <0,00100 | 0,00063 | <0,00100 | <0,00100 | <0,00100 | <0,00100 | <0,0070 | <0,00010 | 0,0023 | 0,00030 | <0,00005 | <0,00100 | 95,8
SD | 0,0030 | 0,00057 | 0,0027 | 0,00005 | 0,00051 | 0,00016 | 0,0013 | 0,0062 | 0,0012 | 0,00005 | 0,00038 | 0,000000 | 0,00018 | 0,00009 | 0,000000 | 0,000000 | 0,00009 | 0,000000 | 0,00002 | 0,000000 | 0,00002 | 0,000000 | 0,000000 | 0,000000 | 0,000000 | 0,000000 | 0,000000 | 0,00024 | 0,000002 | 0,000000 | 0,000000 | 0,0088
RSD | 0,745 | 0,230 | 0,358 | 0,345 | 5,94 | 0,0205 | 0,696 | 0,366 | 7,52 | 0,121 | 3,63 | 0,000000 | 7,14 | 1,23 | 0,000000 | 0,000000 | 6,38 | 0,000000 | 1,37 | 0,000000 | 3,39 | 0,000000 | 0,000000 | 0,000000 | 0,000000 | 0,000000 | 0,000000 | 10,67 | 0,735 | 0,000000 | 0,000000 | 0,0092