## Sheet2
Universidad de Santiago de Chile
Departamento de Ing. Metalúrgica
SIMET - USACH
Ensayo de tracción
OTAM N° | 19753
Muestra N° | 1
Operador | RCG
Humedad (%) | 63
Temperatura (°C) | 19
Programa utilizado
Fecha ensayo | 2025-01-16
Forma | Sheet (width * thickness)
Dimensiones iniciales (mm) | 20.04*16.30
Area inicial (mm2) | 326.7
Carga de fluencia (kg) | 134.93
Carga de UTS (kg) | 145.64
Tensión de fluencia (Mpa) | 413
Tensión de UTS (Mpa) | 446
Gage length inicial (mm) | 50
Gage length final (mm) | 64
Alargamiento (%) | 28
Dimensiones finales (mm) | 10*12
Reducción de area (%) | 63